{"text_format":"2","workbook":"xls","n_sheets":1,"sheets":["Sheet1 (2)"],"not_rendered":{"charts":0,"images":0,"macros":0,"external_links":1,"defined_names":1,"comments":0,"pivot_tables":0},"unopened":[],"bounds":{"document_bytes":16777216,"sheet_cells":100000,"run_cost":"one","rows_first":2000,"rows_last":500,"rows_between":2000,"halvings":0,"cell_chars":16384,"cell_head_chars":4096},"cells_cut":0,"cells_raw":0,"read":"whole","date_system":"1900","formulas":"cached_only"}

{"sheet":"Sheet1 (2)","index":0,"n_rows":7,"n_cols":11,"rows_kept":7,"cut":false,"hidden":false,"merged":[],"flags":["formulas_cached_only"]}
["지원년도","종료년도","과제명","분야","주관 기관명","주관책임자","1단계 개발을 통해 개발된 소재 및 성과\n(1단계 성과 및 과제 내용의 소개를 위해 구체적, 개조식 작성)","전화번호 TEL\n(지역번호포함)","전화번호 H.P","MAIL","기관 공고 홈페이지 주소\n(실제공고에 사용될 주소)"]
[2008,2012,"규소계 고기능성 1차원 나노구조소재 기술개발","화학","한국과학기술연구원","조성무","1. 연구목표 : Electrospinning 에 의한 규소계 1차원 나노소재(초극세 섬유) 기반기술 획득\n  - 나노미터 직경의  SiO2 또는  SiO2/고분자 복합 초극세 섬유상 지지체\n2. 개발내용\n  - 고효율 필터 소재로 응용 : TEOS sol-gel 용액/고분자 혼합용액으로부터 다양한 직경 및 나노구조  섬유제조 및 기공구조  연구수행.\n  - 약물전달 패치 : 부가형 및 축합형 실리콘 패치 합성법 개발\n3. 적용분야 : 필터소재","063-219-8150","010-4704-0891","smjo@kist.re.kr","www.kist.re.kr"]
[2007,2011,"기능성 형상제어 중합 기술 개발","화학","한국과학기술연구원","이상수","1. 기능제어를 위한 다층 구조 복합미립자 제조 : 기능성 발현 성분의 함량 및 분포가 제어되는 다층형 미립자 제조 기술 및 제조 수율 제어 기술 확보\n2. 중공형 3차원 구조체 형상제어 중합 기술 확보 : 다층형 미립자의 중공구조화를 통한 중공구조 3차원 구조체의 형상제어 고효율화 및 캡슐직경 제어 기술 확보.\n3. 중공형 3차원 구조체 표면 관능기 제어기술 및 3차원 구조체의 기능성 증폭기술 연구 : 나노카본 기반 복합미립자에서 나노카본 함량에 따른 3차원 구조체의 물성 제어 기술 확보; 구형, 타원형, 6면체형 등 다양한 형상의 3차원 구조체 미립자로 고분자 매질의 복합필름 제조하여 0.5~5wt% 조건에서 0.8~3 W/m.K 이상의 열전달 효율; 50~10,000 Ω/sq 범위의 전기전도도 제어 기술 확보.\n4. 3차원 미립자 공간 배열 기술 / 형상제어 기능성 중합미립자 제조 공정의 효율성 향상 및 상업적 scale-up 요소 조사.","02-958-5356","010-4757-5356","s-slee@kist.re.kr","www.kist.re.kr"]
[2008,2012,"지능형 3차원 형상 세라믹 박막 소재 및 집적화 기술","세라믹","한국과학기술연구원","윤석진","o 고감응성 3차원 형상 산화물 반도체 가스 센서 소재 개발\n- 개방형 엠보싱 구조, 수직 개방형 기공채널, 3차원 나노주상 등 다양한 나노 구조체 소재 개발  \n- SnO2, WO3, TiO2, In2O3 등 다양한 나노구조 산화물 반도체 소재 및 개발 Pt, Au 등 다양한 가스 센서 촉매 역할 규명\n- 검출한계 NO2 기준 1 ppb 이하\n- 가스 선택성 향상을 위한 어레이 가스 센서 개발 \n- 저전력 및 투명 가스 센서 개발 \n- 대기환경모니터링 및 호흡기 질병진단을 위한 초고감도 가스 센서 소재 기술 개발","02-958-6722:강종윤",null,"cykang@kist.re.kr","www.kist.re.kr"]
[2010,2014,"가스반응제어 복합소재 제조 기술","금속","한국과학기술연구원","안재평","1. Al과 가스와의 반응을 이용하여 높은 경제성을 갖는 소재를 개발함\n ㅇ Al 분말과 질소가스와의 반응을 통해 고가의 AlN 분말을 합성함\n   - Al의 용융점 (660℃) 보다 훨씬 낮은 595℃에서도 AlN을 제조할 수 있는 경제성 있는 기술을 개발하였음.\n   - 원재료 (AlN)에 대한 저가공정의 개발을 통해 “원료 - 소재 – 부품 - 완제품”으로 이어지는 원추형 구조를 확보함\n ㅇ Al 분말과 강화상의 혼합분말을 가열하여 복합재료를 제조할 수 있는 신기술을 개발함.\n2. 개발 기술의 특징\n ㅇ  Al의 용융점 이하에서도 복합재료를 제조할 수 있음\n ㅇ 특정한 제조장비가 필요 없는 매우 단순한 공정임 \n ㅇ 강화상의 종류, 형상 및 부피분율에 제한이 없음\n ㅇ 심지어는 일부 공정만으로만 제조할 수 있는 carbon 관련 강화상 (fiber, graphite, 다이아몬드 등)으로 첨가한 복합재료도 제조할 수 있음.\n ㅇ 제조 조건의 조절로 최종 제품의 특성을 자유롭게 설계할 수 있음 (예, 특정한 용도에 적합한 최적의 기계적 성질 및 열적 특성의 재단이 가능함)","02-958-5536","010-4645-8970","jpahn@kist.re.kr","www.kist.re.kr"]
[2007,2011,"입자-입자 복합화 및 구조제어를 이용한 고기능성 나노입자 제조 기술","세라믹","한국과학기술연구원","박민"," o 입자-입자 복합화 및 구조제어를 이용한 고기능성 나노입자 제조 기술 \n- 다양한 입자모폴로지 구현 및 기능성 부여의 한계를 갖는 기존 습식기반 복합입자 \n제조법의 한계를 뛰어 넘는 친환경, 고효율의 건식 기계화학적 결합법을 기반으로\n하는 입자-입자 복합화 기반기술 및 이들 기술의  디스플레이 핵심 접속재료인\n이방도전필름의 핵심 부재인 도전볼 및 잠재성경화제에의 응용기술 개발\n- 에폭시수지의 보존안전성(가사성)을 향상시키는 코어-쉘형\n잠재성 경화제 복합입자 및 이들의 건식 제조방법 \n- 이방도전필름(ACF)의 핵심요소인 도전볼의 건식복합화 기술 기반의 저가제조기술\n","02-958-5334(박민)\n02-958-5338(박종혁)","010-9585-6771\n010-7161-3218","minpark@kist.re.kr\nhyuk0326@kist.re.kr","www.kist.re.kr"]
[2010,2014,"고성능 박막 스위칭소자용 비정질 칼코지나이드 개발","세라믹","한국과학기술연구원","정병기","휘발적 고속스위칭특성을 갖는 박막소자용 비정질 칼코지나이드 소재개발\n- 비 As계 비정질 칼코지나이드 소재 (GexSe1-x)기반 스위칭소자 특성확보\n- 박막 스위칭 소자의 스위칭특성 제어기술 (Bi, Sb 도핑) 확보    ","02-958-5385","010-2074-5385","bkcheong@kist.re.kr","www.kist.re.kr"]