{"text_format":"2","workbook":"xlsx","n_sheets":1,"sheets":["2017년 1단계 종료대상 과제"],"not_rendered":{"charts":0,"images":0,"macros":0,"external_links":0,"defined_names":1,"comments":0,"pivot_tables":0},"unopened":[],"bounds":{"document_bytes":16777216,"sheet_cells":100000,"run_cost":"one","rows_first":2000,"rows_last":500,"rows_between":2000,"halvings":0,"cell_chars":16384,"cell_head_chars":4096},"cells_cut":0,"cells_raw":0,"read":"whole","date_system":"1900"}

{"sheet":"2017년 1단계 종료대상 과제","index":0,"n_rows":3,"n_cols":11,"rows_kept":3,"cut":false,"hidden":false,"merged":[[0,0,0,10]]}
["붙임 1. 2017년도 핵심소재원천기술개발사업 1단계 종료과제 주요 성과"]
["순번","지원년도","종료년도","과제명","분야","주관 기관명","주관책임자","1단계 개발을 통해 개발된 소재 및 성과\n(1단계 성과 및 과제 내용의 소개를 위해 구체적, 개조식 작성)","전화번호 TEL\n(지역번호포함)\n(공고시 안내될 번호)","MAIL\n(공고시 안내될 번호)","기관 공고 홈페이지 주소\n(실제공고에 사용될 주소)"]
[2,2015,2017,"척추 디스크 대체용 파괴인성(1000J/m2) 및 탄성계수(5MPa)의 비흡수성 터프 하이드로젤 소재","바이오ㆍ의료","한국과학기술연구원","박귀덕","□ 1단계 연구개발 목표 및 내용\n ㅇ 개발목표\n   - 척추 디스크 내부 구조물인 수핵의 기능을 대체할 수 있는 비흡수성 터프 하이드로젤 소재(파괴인성(toughness)-1000J/m2, 탄성계수(elastic modulus)-5MPa) 개발\n ㅇ 개발내용\n   - 상호 침투형 고분자 하이드로젤 매트릭스 설계 및 제조\n   - 하이드로젤 메트릭스의 생체 적합성 검증\n   - 하이드로젤 매트릭스 강화용 고강도 파이버 제조\n   - 매트릭스/파이버 복합체 기반 터프 하이드로젤 제조 기술 개발 \n ㅇ 적용분야 : 척추 디스크 수핵 대체 소재\n\n□ 1단계 연구개발 성과\n ㅇ 비흡수성 터프 하이드로젤 후보소재 발굴 및 개념 검증\n   - 파괴 인성 (Fracture toughness) :  목표치 (1000 J/m2)/ 달성치 (3700 J/m2) (자체 평가실시)\n   - 탄성 계수 (Elastic modulus) : 목표치 (5 MPa)/ 달성치 (13.0 MPa) (공인시험 중)\n   - 피로 수명 (Fatigue life) : 목표치 (300,000 cycle)/ 달성치 (100,000 cycle) (1차년도) (공인시험 중)\n   - 실패 응력 (Failure stress) : 목표치 (5 MPa)/ 달성치 (4.36 MPa) (공인시험 중)\n   - 세포 독성 (cytotoxicity) : 목표치 (90%)/ 달성치 (공인시험 중)\n ㅇ 정량적 성과\n   - 특허 출원(국내 1건 예정)\n   - SCI 논문 (국외 1건-Science)","02-958-5288","kpark@kist.re.kr","www.kist.re.kr"]